## CO2 por Resistencia
Resistencia | Num_Remitos | Volumen_Total_m3 | Descarbonatacion_Clinker | Combustibles_Conv_Clinker | Combustibles_Alter_Clinker | Combustion_Fuera_Horno | Electricidad_Cemento | Transp_Clinker_Camion | Transp_Clinker_Barco | Transp_Cemento_Camion | Agregados_Produccion_A1 | Agregados_Electricidad_A2 | Transp_Agregados_Camion | Aditivos_Produccion_A1 | Transp_Aditivos_Camion | Agua_Produccion_A1 | Planta_Combustibles | Planta_Electricidad | Planta_Autogeneracion | Transp_Concreto | TOTAL_kg_CO2_m3
Baja (<20 MPa) | 12597 | 89789 | 102,76 | 56,01 | 12,12 | 0,18 | 0,028 | 0,14 | 1,25 | 4,54 | 0,34 | 0,43 | 0,62 | 0,65 | 0,006 | 0,003 | 0,8 | 0,48 | 0,013 | 17,41 | 197,79
Media (20-34 MPa) | 71108 | 516705 | 127,77 | 69,51 | 16,06 | 0,24 | 0,013 | 0,14 | 1,17 | 5,83 | 0,13 | 0,16 | 0,24 | 0,77 | 0,006 | 0,003 | 0,78 | 0,46 | 0,017 | 17,29 | 240,59
Alta (≥35 MPa) | 11902 | 93584 | 160,77 | 88,08 | 21,24 | 0,33 | 0,008 | 0,06 | 0,5 | 7,89 | 0,16 | 0,19 | 0,33 | 1,06 | 0,009 | 0,003 | 0,79 | 0,49 | 0,013 | 15,52 | 297,43